## Process set up
PROCESS SET UP SHEET - TABULATION 参数设置
模号 Tool Name/Number | LJ250183
穴数 Number of Cavities: | 1
部件名 Part Name: | EMP Fan Pull (RB)
部件号 Part Number: | 118626
产品单重 Part Weight (gms) [Average]: | 553.1 | 545.5
水口重量 Runner Weight (gms) | \ | \
公司名称 Supplier Name: | \ | \
试模号码 Trial Number or Name: | T1 | T3
试模日期 Date: | 2026-04-03 | 2026-05-20
试模原因 Objective of Trial:
Material Information 胶料信息
胶料的技术人员和公司 Material Rep Name and Company | \ | \
参加试模材料出席人 Material: | \ | \
Machine Information 机器信息
啤机名称 Machine Name: | LianChuang | LianChuang
啤机号码 Machine Number | 12# | 12#
啤机吨位 Press Tonnage: | 408T | 408T
锁模压力 Clamp Tonnage Used: | 240T | 240T
啤机射咀大小（直径mm） Nozzle Orifice [bore inside diameter] | 5 | 5
啤机射胶重量(PP) Shot Capacity (gms): | 1145 | 1145
PROCESS Information 加工信息
材料供应商试模人 Material Rep Name and Company | \ | \ | \ | \ | \ | \
材料名字 Material: | PA6 GF25 ULTRAMID
材料批号(型号) Lot Number(s): | Batch NO. 61048767J0 Resin provided by customer.
是否有两个批次材料 Multiple Lot Numbers Used?
烘料时间(H) Drying Time (hrs) | 3-4
烘料温度 Drying Temp [°C] | 120
烘料机容量(KG) Dryer Capacity (kgs) | 50KG
材料在烘料机的时间 Dryer Residence Time (hrs) | \
材料湿度 Moisture Analyzer Reading | \
实际烘料是否超过预计试模用量 Is there more DRY material than is required for the objective of the sample run? | \
Barrel Settings 炮筒设置
炮筒温度Zone 5 [°C] (Rear)
炮筒温度Zone 4 [°C] | 245 | 245
炮筒温度Zone 3 [°C] (Middle) | 250 | 250
炮筒温度Zone 2 [°C] | 260 | 260
炮筒温度Zone 1 [°C] (Front) | 260 | 260
炮筒温度Nozzle [°C] | 270 | 270
空射材料温度(胶头实际温度) Process Melt Temp (air shot) [°C]
Velocity Profile 射出设置
Velocity Profile 4
射胶压力 Inj Pressure (%) | \ | \
射胶速度 Inj Speed (%) | \ | \
位置 Position (mm) | \ | \
Velocity Profile 3
射胶压力 Inj Pressure (%) | \ | \
射胶速度 Inj Speed (%) | \ | \
位置 Position (mm) | \ | \
Velocity Profile 2
射胶压力 Inj Pressure (%) | 98 | 89
射胶速度 Inj Speed (%) | 15 | 15
位置 Position (mm) | 45 | 45
Velocity Profile 1
射胶压力 Inj Pressure (%) | 125 | 135
射胶速度 Inj Speed (%) | 80 | 80
位置 Position (mm) | 50 | 50
Hold Pressure 保压设置
保压压力(2段) Hold Pressure 2 (bar) | 60 | 60
保压速度 Hold Speed (%) | 10 | 10
保压时间 Hold Time (sec) | 15 | 15
保压压力（1段） Hold Pressure 1 (bar) | 45 | 25
保压速度 Hold Speed (%) | 10 | 8
保压时间 Hold Time (sec) | 10 | 10
Other settings 其它设置
料筒尺寸(熔胶位置) Shot Size (mm) | 180 | 180
转保压位置（最小射胶位置） Transfer Point (mm) | 45 | 45
转保压压力 Pressure @ Transfer (bar) | 55 | 55
转保压时间 Fill Time to Transfer (sec) | 3 | 3
射咀残料（射胶终点） Cushion (mm) | 19.4 | 27.5
合模时间 Mold Closed (sec) | 4 | 4
峰值压力 Injection Pressure (psi)
熔胶速度（mm/s） Injection Rate | 80 | 80
射胶时间 Injection Time (sec) | 2.6 | 2.6
冷却时间 Cooling Time (sec) | 65 | 65
周期 Overall Cycle (sec) | 104 | 106
背压 Back Pressure (bar) | 5 | 5
松退位置 Decompression (mm) | 5 | 5
回料速度，每分钟多少圈 Screw RPM (%) | 80 | 80
回料时间（熔胶时间） Screw Retraction Time (sec) | 9 | 9
射咀料可以啤几啤 Number of Shots in Barrel | \
材料在射咀的时间 Residence Time in Barrel (min) | \
入水点冷却时间(产品重量不变) Gate Freeze Off Time (sec) | \
Tool Data 模具资料
Cavity side 前模
设定模温 Mold Temperature Setpoint [°C] | 40 | 90
实际模温 Mold Temperature Actual [°C] | 70 | 81.9
Core side 后模
设定模温 Mold Temperature Setpoint [°C] | 80 | 90
实际模温 Mold Temperature Actual [°C] | 84.5 | 81.3
Slides 行位
设定模温 Mold Temperature Setpoint [°C]
实际模温 Mold Temperature Actual [°C]
Hot Runner Settings 热流道设置
热流道系统 Hot Runner System | 270 | 270
射咀温度 Zone 1 [°C] | 270 | 270
射咀温度 Zone 2 [°C] | 270 | 270
射咀温度 Zone 3 [°C] | 270 | 270
射咀温度 Zone 4 [°C]
射咀温度 Zone 5 [°C]
射咀口部点 Drop [°C]
连续6啤的产品重 SIX Consecutive Shots Part WT [gr] - Record average above
1 shot
2 shot
3 shot
4 shot
5 shot
6 shot